## 碟刷
贝尔纳塑料制品（苏州）有限公司 SP BERNER INDUSTRIAL LTD.
产品检验规范 Standard Inspection procedure
客户 |  | 西班牙 |  |  | 客户料号 | / |  | 原料材质 |  | 刷丝：PBT（白色直丝），直径为φ0.35±0.05/Filamentos: PBT recto blanco, diametro 0.35±0.05 铁丝：直径0.6mm /Grapa: diametro 0.6mm TPE硬度：待评估？/ Dureza de TPE: 50 grados | [8 empty] | 文件编号 | WI-QA-XXX
品名 |  | 新款杯刷（吸盘）Cepillo lavaplatos |  |  | 料号 | / |  | 孔数 |  | 61 |  |  | 工程内容 |  | 注塑/植毛/组装/包装 |  |  |  | 文件版本 | A0
项目 | 产品质量特性要求/判定基准 | [11 empty] | 检验工具 |  | 控制方案
[15 empty] | 首件 |  | 作业员 | 注塑制程 | 装配制程 | 入库 检验 | 终检
稽查 要点 | 1.督导与检查制造部门是否对机台进行“5S”。 | [11 empty] | 目视
| 2. 检查制造部门作业是否依照要求进行自检 | [11 empty] | 目视
外观 Aspecto visual | 1、产品不可有缺料、毛边；A面/B面不可接受：超出 0.3mm或会伤害消费者儿童产品和功能件部位不允许；C面：不允许会伤害消费者或功能件部位的毛边/披锋 | [11 empty] | 目视 /点规/塞规
| 2、产品合模线≤0.2mm； | [11 empty] | 目视 /点规/塞规
| 3、接合线：A/B面接合线：有深度感觉的不可接受；C面接合线：影响功能、结构强度 | [11 empty] | 目视
| 4、进胶点需要处理，距离产品表面+/-0.1mm | [11 empty] | 目视 /点规/塞规
| 5、色点，黑点，凹点（不在以下范围内的达到抽样的50%或者以上将会定义为缺陷） A面：可接受 : 直径≤ 0.5mm,不能密集； 不可接受：1. 点的直径>1.0mm；2. 点的直径从0.5mm到1.0mm，且范围在30mm内， 超过２个 B面：可接受：直径≤ 0.5mm，不能密集； 不可接受：1. 点的直径>1.5mm ；2. 点的直径 从 0.5 到1.5mm,且 范围 < 30mm内，超过 3个 C面：可接受：直径≤ 0.5mm，不能密集.； 不可接受：1. 点的直径>2.0 mm 2. 点的直径从1.0 to 2.0mm, 范围< 30mm, 超过3个 | [11 empty] | 目视 /点规
| 6、刮伤（有深度） A面：不可接受：宽度 > 0.2mm；长度 > 20mm ，深度 >0.2mm B面：不可接受：宽度 > 0.2mm，长度 >20mm ，深度 >0.2mm C面：不可接受：宽度 > 0.2mm，长度 > 25mm ，深度 >0.４mm | [11 empty] | 目视 /点规
| 7、擦伤痕 （没有深度） A面：擦伤面积 ≥ 0.5%，表面擦伤面积之间距离小于10mm整合计算，如大于10mm,分开计算统计 B面：擦伤面积 ≥ 1%，表面擦伤面积之间距离小于10mm整合计算，如大于10mm,分开计算统计. | [11 empty] | 目视 /点规
| 8、 气泡：不在以下范围的情况达到抽样的50%或者以上将会定义为缺陷 A面：允许 : 直径 Ø≤ 1.5mm, 不集中。不可接受以下情况：1. 直径 Ø≥ 5.0mm 。2. 直径 Ø 从 3.0 到5.0mm, 范围< 30mm， 2个或以上。3. 直径 从1.5 to到3.0mm, 范围≤30mm, 3个或以上 B面：允许 : 直径 Ø≤ 1.5mm不集中。不可接受：1. 直径 Ø≥ 10mm 2. 直径 Ø from 3.0 to 10mm, 范围< 30mm，2个或以上。3. 直径 从1.5 到3.0mm, 范围≤30mm, 3个或以上 | [11 empty] | 目视 /点规
| 9、 产品表面不可以有脏污、灰尘、塑料残渣（粘在产品上不易清洁）、缺胶、多料 | [11 empty] | 目视
| 10、 发白、流痕，混色，拉丝纹，抛光痕，气纹，流纹、水纹等外观不良需符合客户确认的样品 | [11 empty] | 目视
| 11、平毛后，不可有露铁丝、漏孔、少毛、废屑、植毛面缺损、脏污、伤毛、毛不齐等不良；毛嘴印参照样品进行管控；刷丝不可变形 | [11 empty] | 目视
| 12、毛连合：一个产品上允许一个【相邻两个孔毛连合贴植毛面】OK | [11 empty] | 目视
植毛功能 Inserciòn | 1、平毛后高度：20±2mm（测量中间孔） | [11 empty] | 钢尺
| 2、毛数（对折前）：≥27根 | [11 empty] | 目视
| 3、植毛拉力：≥25N | [11 empty] | 拉力机
吸盘功能 Funcionalidad ventosa | 测试面为瓷砖/玻璃 Superficie de prueba : vidiro/azulejos, 2 mètodos: 1、将测试面水平放置，杯刷90度垂直于测试面，24小时后吸盘可以吸附在待测平面 / En la superficie horizontal: se coloca el cepillo a 90 grados perpenticular a la superficie, y la ventosa debe adsorberse a la supreficie despuès de 24hr. 2、将测试面垂直放置，杯刷90度垂直于待测面，承重测试（待评估）/ En la supreficie vertical: se coloca el cepillo a 90 grados perpenticular a la superficie, se le aplica un peso de ? kgs y en ? tiempo no se debe caerse. | [11 empty] | 待评估
颜色 | 与确认的参考样品对比，目视不可有明显色差 1、PP柄:白色； 2、包胶TPE:灰色 | [11 empty] | 目视
包装 标识 | 1、包材必须符合规范要求且清洁无破损, 不可有明显的破损、变形、油污等现象， | [11 empty] | 目视
| 2、产品标签不可翘起 | [11 empty] | 目视
3、其余要求根据具体的包装方案定义管控细节
A/B/C面的分类 | A面：突出的部分，正常使用明显的接触部分 B面：不突出的部分，使用时不容易接触和不明显的突出的部分 C面：不接触的部分，正常使用中不明显接触的部分和看不到的部分 备注：1. 明显外观影响：是指在检验时明显能发现的缺陷；2. 不明显的外观影响：是指在明显角度或正常使用不明显看到的表面，充足光线的情况下不明显看到的表面
外观检验条件 | 1.照明条件：750LUX-1500LUX 2.检验时间：每个检视面10s 3.检验角度：眼与所视平面45度及90度间来回，距离45cm 4.检验视力:0.8以上
产品缩图
标签缩图
外箱缩图
不良品图片
版本 | 变更日期 |  | 变更记号 | 修订内容 |  |  | 制订 |  | 品质 |  | 会签部门 | [7 empty] | 允收标准（AQL）
[11 empty] | 制造 | 新发展部 |  | 技术部 |  | 精益生产部 |  |  | 一、CRI（Critical 严重缺陷）：0收1退
A0 | 2018-01-03
二、MAJ（Major 主要缺陷）：
①尺寸及性能检测：AQL 0收1退
②非尺寸及性能检测（IPQC、FQC、OQC）
[19 empty] | 批量数 | 抽样数 | AQL
[19 empty] | 0-500 | 见对应的“检验频次&抽样数量” | AQL:0收1退
[19 empty] | 501-3200 |  | AQL:1收2退
[19 empty] | ＞3200 |  | AQL:0.4
* 收到客户投诉后，如需变更抽样方案，按8D报告要求进行调整。